## Hoja 1
NBO020 | m² |  | Aislamiento acústico a ruido aéreo en trasdosado autoportante de placas, con complejos multicapa fijados al paramento y paneles entre montantes.
Aislamiento acústico a ruido aéreo en trasdosado autoportante de placas (no incluido en este precio), realizado con complejo multicapa ChovACUSTIC PLUS, "CHOVA", de 39 mm de espesor fijado al paramento y panel de napa de poliéster, tipo NPP, de 1350x600 mm y 40 mm de espesor colocado entre montantes.
Código |  | Unidad |  | Descripción | Rendimiento | Precio unitario | Importe
1 |  |  |  | Materiales
mt16npg031 |  | kg |  | Pegamento, según UNE 104236. | 0.3 | 7.76 | 2.33
mt16ptc020d |  | m² |  | Complejo multicapa ChovACUSTIC PLUS, "CHOVA", de 39 mm de espesor, 7,35 kg/m² de masa superficial, formado por dos láminas de napa de poliéster y una lámina viscoelástica de alta densidad de 4 mm de espesor; con 55 dB de índice global de reducción acústica, Rw. | 1.05 | 14.42 | 15.14
mt16pnc010d |  | m |  | Cinta viscoelástica autoadhesiva ChovASEAL "CHOVA", con autoprotección de aluminio, de 50 mm de anchura y de 1,5 mm de espesor, para sellado de juntas. | 0.3 | 0.77 | 0.23
mt16npg020ga |  | m² |  | Panel de napa de poliéster, tipo NPP, de 1350x600 mm y 40 mm de espesor, resistencia térmica 1,02 m²K/W, conductividad térmica 0,039 W/(mK), Euroclase B-s1, d0 de reacción al fuego; con atenuación acústica de 50 dB. | 1.05 | 3.52 | 3.7
[5 empty] | Subtotal materiales: |  | 21.4
2 |  |  |  | Mano de obra
mo054 |  | h |  | Oficial 1ª montador de aislamientos. | 0.201 | 17.82 | 3.58
mo101 |  | h |  | Ayudante montador de aislamientos. | 0.201 | 16.13 | 3.24
[5 empty] | Subtotal mano de obra: |  | 6.82
3 |  |  |  | Costes directos complementarios
|  | % |  | Costes directos complementarios | 2 | 28.22 | 0.56
Coste de mantenimiento decenal: 0,58€ en los primeros 10 años. |  |  |  |  | Costes directos (1+2+3): |  | 28.78